## 1 strato
INDICE
VALUTAZIONE DEL PROFILO TERMICO
|  |  | Cliente: | TER. ESEMPIO
Impianto:
Zona:
Miscela gassosa interna:
|  | Nome materiali: |  |  | Spessore | l
[5 empty] | [mm] | [W/mk] |  | 400 | Temperatura di esercizio [°C]
| A | ALUBOARD |  |  | 25 | 0.052 |  | 20 | Temperatura ambiente [°C]
[8 empty] | 0 | Velocità vento esterno [m/sec.]
|  |  |  | 650.7192 | Dispersione [W/m²]
|  |  |  | 388.8076 | T [°C] |  | 232.3847 | Media T,T1
| Esterno carpenteria |  |  | 75.96185 | T1 [°C]
[10 empty] | 0 | 388.8076 | T | 45.96185
[10 empty] | 0 | 388.8076 |  | 400
[10 empty] | 12.5 | 232.3847 | A
[10 empty] | 25 | 75.96185 | T1 | 45.96185
[10 empty] | 25 | 75.96185 |  | 400
I valori riportati sono il risultato di un calcolo teorico, tenendo presente che l'impianto sia posto all'ombra, in assenza di vento
e con un funzionamento regolare e costante del forno. Eventuali fluttuazioni possono verificarsi in funzione delle condizioni
ambientali o in presenza di diverse condizioni di temperatura, pressione, etc. all'interno del forno.
In nessun caso viene sottintesa o fornita alcuna garanzia circa i valori riportati.
Note on C11: Inserire il nome del materiale per lo strato A
Note on F11: Inserire lo spessore dello strato A
Note on G11: Inserire la conducibilità termica per lo strato A alla temperatura media T,T1
Note on I10: Inserire la temperatura di esercizio
Note on I11: Inserire la temperatura ambiente
Note on I12: Inserire la velocità del vento esterno
Note on E4: Inserire il nome del cliente
Note on E5: Inserire il tipo di impianto
Note on E6: Inserire la zona di impianto di riferimento: parete, suola, volta...
Note on E7: Descrivere la miscela gassosa: neutra, speciale, ossidante, riducente...

## 2 strati
INDICE
VALUTAZIONE DEL PROFILO TERMICO
Cliente:
Impianto:
Zona:
Miscela gassosa interna:
|  | Nome materiali: |  |  | Spessore | l
[5 empty] | [mm] | [W/mk]
| A |  |  |  | 76 | 0.47 |  | 1200 | Temperatura di esercizio [°C]
| B |  |  |  | 25 | 0.041 |  | 20 | Temperatura ambiente [°C]
|  |  |  | Totale | 101 |  |  | 0.1 | Velocità vento esterno [m/sec.]
|  |  |  | 1353.224 | Dispersione [W/m²]
|  |  |  | 1176.725 | T [°C] |  | 1067.315 | Media T,T1
|  |  |  | 957.9053 | T1 [°C] |  | 545.337 | Media T1,T2
| Esterno carpenteria |  |  | 132.7687 | T2 [°C]
[10 empty] | 0 | 1176.725 | T | 102.7687
[10 empty] | 0 | 1176.725 |  | 1200
[10 empty] | 38 | 1067.315 | A
[10 empty] | 76 | 957.9053 | T1 | 102.7687
[10 empty] | 76 | 957.9053 |  | 1200
[10 empty] | 88.5 | 545.337 | B
[10 empty] | 101 | 132.7687 | T2 | 102.7687
[10 empty] | 101 | 132.7687 |  | 1200
I valori riportati sono il risultato di un calcolo teorico, tenendo presente che l'impianto sia posto all'ombra, in assenza di vento
e con un funzionamento regolare e costante del forno. Eventuali fluttuazioni possono verificarsi in funzione delle condizioni
ambientali o in presenza di diverse condizioni di temperatura, pressione, etc. all'interno del forno.
In nessun caso viene sottintesa o fornita alcuna garanzia circa i valori riportati.
Note on I11: Inserire la temperatura di esercizio
Note on I12: Inserire la temperatura ambiente
Note on F11: Inserire lo spessore dello strato A
Note on G11: Inserire la conducibilità termica per lo strato A alla temperatura media T,T1
Note on C12: Inserire il nome del materiale per lo strato B
Note on F12: Inserire lo spessore dello strato B
Note on G12: Inserire la conducibilità termica per lo strato B alla temperatura media T1 ,T2
Note on E6: Inserire la zona di impianto di riferimento: parete, suola, volta...
Note on E7: Descrivere la miscela gassosa: neutra, speciale, ossidante, riducente...
Note on I13: Inserire la velocità del vento esterno
Note on E5: Inserire il tipo di impianto
Note on C11: Inserire il nome del materiale per lo strato A
Note on E4: Inserire il nome del cliente

## 3 strati
INDICE
VALUTAZIONE DEL PROFILO TERMICO
Cliente:
Impianto:
Zona:
Miscela gassosa interna:
|  | Nome materiali: |  |  | Spessore | l
[5 empty] | [mm] | [W/mk]
| A |  |  |  | 64 | 0.47 |  | 1200 | Temperatura di esercizio [°C]
| B |  |  |  | 20 | 0.23 |  | 20 | Temperatura ambiente [°C]
| C |  |  |  | 25 | 0.041 |  | 0 | Velocità vento esterno [m/sec.]
|  |  |  | Totale | 109
|  |  |  | 1260.572 | Dispersione [W/m²]
|  |  |  | 1178.318 | T [°C] |  | 1092.492 | Media T,T1
|  |  |  | 1006.666 | T1 [°C] |  | 951.8583 | Media T1,T2
|  |  |  | 897.0508 | T2 [°C] |  | 512.73 | Media T2,T3
| Esterno carpenteria |  |  | 128.4092 | T3 [°C]
[10 empty] | 0 | 1178.318 | T | 98.40921 | 60
[10 empty] | 0 | 1178.318 |  | 1200 | 60
[10 empty] | 32 | 1092.492 | A |  | 60
[10 empty] | 64 | 1006.666 | T1 | 98.40921 | 60
[10 empty] | 64 | 1006.666 |  | 1200 | 60
[10 empty] | 74 | 951.8583 | B |  | 60
[10 empty] | 84 | 897.0508 | T2 | 98.40921 | 60
[10 empty] | 84 | 897.0508 |  | 1200 | 60
[10 empty] | 96.5 | 512.73 | C |  | 60
[10 empty] | 109 | 128.4092 | T3 | 98.40921 | 60
[10 empty] | 109 | 128.4092 |  | 1200 | 60
I valori riportati sono il risultato di un calcolo teorico, tenendo presente che l'impianto sia posto all'ombra, in assenza di vento
e con un funzionamento regolare e costante del forno. Eventuali fluttuazioni possono verificarsi in funzione delle condizioni
ambientali o in presenza di diverse condizioni di temperatura, pressione, etc. all'interno del forno.
In nessun caso viene sottintesa o fornita alcuna garanzia circa i valori riportati.
Note on I11: Inserire la temperatura di esercizio
Note on I12: Inserire la temperatura ambiente
Note on C11: Inserire il nome del materiale per lo strato A
Note on F11: Inserire lo spessore dello strato A
Note on G11: Inserire la conducibilità termica per lo strato A alla temperatura media T,T1
Note on F12: Inserire lo spessore dello strato B
Note on G12: Inserire la conducibilità termica per lo strato B alla temperatura media T1 ,T2
Note on C13: Inserire il nome del materiale per lo strato C
Note on F13: Inserire lo spessore dello strato C
Note on G13: Inserire la conducibilità termica per lo strato C alla temperatura media T2 ,T3
Note on E7: Descrivere la miscela gassosa: neutra, speciale, ossidante, riducente...
Note on I13: Inserire la velocità del vento esterno
Note on E5: Inserire il tipo di impianto
Note on E6: Inserire la zona di impianto di riferimento: parete, suola, volta...
Note on E4: Inserire il nome del cliente
Note on C12: Inserire il nome del materiale per lo strato A

## 4 strati
INDICE
VALUTAZIONE DEL PROFILO TERMICO
Cliente:
Impianto:
Zona:
Miscela gassosa interna:
|  | Nome materiali: |  |  | Spessore | l
[5 empty] | [mm] | [W/mk]
| A | [7 empty] | Temperatura di esercizio [°C]
| B | [7 empty] | Temperatura ambiente [°C]
| C | [6 empty] | 0 | Velocità vento esterno [m/sec.]
D
|  |  |  | Totale | 0
|  |  |  | #DIV/0! | Dispersione [W/m²]
|  |  |  | #DIV/0! | T [°C] |  | #DIV/0! | Media T,T1
|  |  |  | #DIV/0! | T1 [°C] |  | #DIV/0! | Media T1,T2
|  |  |  | #DIV/0! | T2 [°C] |  | #DIV/0! | Media T2,T3
|  |  |  | #DIV/0! | T3 [°C] |  | #DIV/0! | Media T3,T4
| Esterno carpenteria |  |  | #DIV/0! | T4 [°C]
[10 empty] | 0 | #DIV/0! | T | #DIV/0! | 653
[10 empty] | 0 | #DIV/0! |  | 0 | 653
[10 empty] | 0 | #DIV/0! | A |  | 653
[10 empty] | 0 | #DIV/0! | T1 | #DIV/0! | 653
[10 empty] | 0 | #DIV/0! |  | 0 | 653
[10 empty] | 0 | #DIV/0! | B |  | 653
[10 empty] | 0 | #DIV/0! | T2 | #DIV/0! | 653
[10 empty] | 0 | #DIV/0! |  | 0 | 653
[10 empty] | 0 | #DIV/0! | C |  | 653
[10 empty] | 0 | #DIV/0! | T3 | #DIV/0! | 653
[10 empty] | 0 | #DIV/0! |  | 0 | 653
[10 empty] | 0 | #DIV/0! | D |  | 653
[10 empty] | 0 | #DIV/0! | T4 | #DIV/0! | 653
[10 empty] | 0 | #DIV/0! |  | 0 | 653
I valori riportati sono il risultato di un calcolo teorico, tenendo presente che l'impianto sia posto all'ombra, in assenza di vento
e con un funzionamento regolare e costante del forno. Eventuali fluttuazioni possono verificarsi in funzione delle condizioni
ambientali o in presenza di diverse condizioni di temperatura, pressione, etc. all'interno del forno.
In nessun caso viene sottintesa o fornita alcuna garanzia circa i valori riportati.
Note on I11: Inserire la temperatura di esercizio
Note on I12: Inserire la temperatura ambiente
Note on C11: Inserire il nome del materiale per lo strato A
Note on F11: Inserire lo spessore dello strato A
Note on G11: Inserire la conducibilità termica per lo strato A alla temperatura media T,T1
Note on C12: Inserire il nome del materiale per lo strato B
Note on F12: Inserire lo spessore dello strato B
Note on G12: Inserire la conducibilità termica per lo strato B alla temperatura media T1 ,T2
Note on C13: Inserire il nome del materiale per lo strato C
Note on F13: Inserire lo spessore dello strato C
Note on G13: Inserire la conducibilità termica per lo strato C alla temperatura media T2 ,T3
Note on F14: Inserire lo spessore dello strato D
Note on G14: Inserire la conducibilità termica per lo strato D alla temperatura media T3 ,T4
Note on E4: Inserire il nome del cliente
Note on E5: Inserire il tipo di impianto
Note on E6: Inserire la zona di impianto di riferimento: parete, suola, volta...
Note on E7: Descrivere la miscela gassosa: neutra, speciale, ossidante, riducente...
Note on I13: Inserire la velocità del vento esterno
Note on C14: Inserire il nome del materiale per lo strato C

## 5 strati
INDICE
VALUTAZIONE DEL PROFILO TERMICO
Cliente:
Impianto:
Zona:
Miscela gassosa interna:
|  | Nome materiali: |  |  | Spessore | l
[5 empty] | [mm] | [W/mk]
| A | [7 empty] | Temperatura di esercizio [°C]
| B | [7 empty] | Temperatura ambiente [°C]
| C | [6 empty] | 0 | Velocità vento esterno [m/sec.]
D
E
|  |  |  | Totale | 0
|  |  |  | #DIV/0! | Dispersione [W/m²]
|  |  |  | #DIV/0! | T [°C] |  | #DIV/0! | Media T,T1
|  |  |  | #DIV/0! | T1 [°C] |  | #DIV/0! | Media T1,T2
|  |  |  | #DIV/0! | T2 [°C] |  | #DIV/0! | Media T2,T3
|  |  |  | #DIV/0! | T3 [°C] |  | #DIV/0! | Media T3,T4
|  |  |  | #DIV/0! | T4 [°C] |  | #DIV/0! | Media T4,T5
| Esterno carpenteria |  |  | #DIV/0! | T5 [°C]
[10 empty] | 0 | #DIV/0! | T | #DIV/0!
[10 empty] | 0 | #DIV/0! |  | 0
[10 empty] | 0 | #DIV/0! | A
[10 empty] | 0 | #DIV/0! | T1 | #DIV/0!
[10 empty] | 0 | #DIV/0! |  | 0
[10 empty] | 0 | #DIV/0! | B
[10 empty] | 0 | #DIV/0! | T2 | #DIV/0!
[10 empty] | 0 | #DIV/0! |  | 0
[10 empty] | 0 | #DIV/0! | C
[10 empty] | 0 | #DIV/0! | T3 | #DIV/0!
[10 empty] | 0 | #DIV/0! |  | 0
[10 empty] | 0 | #DIV/0! | D
[10 empty] | 0 | #DIV/0! | T4 | #DIV/0!
[10 empty] | 0 | #DIV/0! |  | 0
[10 empty] | 0 | #DIV/0! | E
|  | I valori riportati sono il risultato di un calcolo teorico, tenendo presente che l'impianto sia posto all'ombra, in assenza di vento | [7 empty] | 0 | #DIV/0! | T5 | #DIV/0!
|  | e con un funzionamento regolare e costante del forno. Eventuali fluttuazioni possono verificarsi in funzione delle condizioni | [7 empty] | 0 | #DIV/0! |  | 0
ambientali o in presenza di diverse condizioni di temperatura, pressione, etc. all'interno del forno.
In nessun caso viene sottintesa o fornita alcuna garanzia circa i valori riportati.
Note on I11: Inserire la temperatura di esercizio
Note on I12: Inserire la temperatura ambiente
Note on F11: Inserire lo spessore dello strato A
Note on G11: Inserire la conducibilità termica per lo strato A alla temperatura media T,T1
Note on F12: Inserire lo spessore dello strato B
Note on G12: Inserire la conducibilità termica per lo strato B alla temperatura media T1 ,T2
Note on F13: Inserire lo spessore dello strato C
Note on G13: Inserire la conducibilità termica per lo strato C alla temperatura media T2 ,T3
Note on F14: Inserire lo spessore dello strato D
Note on G14: Inserire la conducibilità termica per lo strato D alla temperatura media T3 ,T4
Note on C15: Inserire il nome del materiale per lo strato E
Note on F15: Inserire lo spessore dello strato E
Note on G15: Inserire la conducibilità termica per lo strato E alla temperatura media T4 ,T5
Note on E7: Descrivere la miscela gassosa: neutra, speciale, ossidante, riducente...
Note on I13: Inserire la velocità del vento esterno
Note on E4: Inserire il nome del cliente
Note on E5: Inserire il tipo di impianto
Note on E6: Inserire la zona di impianto di riferimento: parete, suola, volta...
Note on C11: Inserire il nome del materiale per lo strato A
Note on C12: Inserire il nome del materiale per lo strato B
Note on C13: Inserire il nome del materiale per lo strato C
Note on C14: Inserire il nome del materiale per lo strato C

## 6 strati
INDICE
VALUTAZIONE DEL PROFILO TERMICO
Cliente:
Impianto:
Zona:
Miscela gassosa interna:
|  | Nome materiali: |  |  | Spessore | l
[5 empty] | [mm] | [W/mk]
| A | [6 empty] | 900 | Temperatura di esercizio [°C]
| B | [7 empty] | Temperatura ambiente [°C]
| C | [7 empty] | Velocità vento esterno [m/sec.]
D
E
F
|  |  |  | Totale | 0
|  |  |  | #DIV/0! | Dispersione [W/m²]
|  |  |  | #DIV/0! | T [°C] |  | #DIV/0! | Media T,T1
|  |  |  | #DIV/0! | T1 [°C] |  | #DIV/0! | Media T1,T2
|  |  |  | #DIV/0! | T2 [°C] |  | #DIV/0! | Media T2,T3
|  |  |  | #DIV/0! | T3 [°C] |  | #DIV/0! | Media T3,T4
|  |  |  | #DIV/0! | T4 [°C] |  | #DIV/0! | Media T4,T5
|  |  |  | #DIV/0! | T5 [°C] |  | #DIV/0! | Media T5,T6
| Esterno carpenteria |  |  | #DIV/0! | T6 [°C]
[10 empty] | 0 | #DIV/0! | T | #DIV/0!
[10 empty] | 0 | #DIV/0! |  | 900
[10 empty] | 0 | #DIV/0! | A
[10 empty] | 0 | #DIV/0! | T1 | #DIV/0!
[10 empty] | 0 | #DIV/0! |  | 900
[10 empty] | 0 | #DIV/0! | B
[10 empty] | 0 | #DIV/0! | T2 | #DIV/0!
[10 empty] | 0 | #DIV/0! |  | 900
[10 empty] | 0 | #DIV/0! | C
[10 empty] | 0 | #DIV/0! | T3 | #DIV/0!
[10 empty] | 0 | #DIV/0! |  | 900
[10 empty] | 0 | #DIV/0! | D
|  | I valori riportati sono il risultato di un calcolo teorico, tenendo presente che l'impianto sia posto all'ombra, in assenza di vento | [7 empty] | 0 | #DIV/0! | T4 | #DIV/0!
|  | e con un funzionamento regolare e costante del forno. Eventuali fluttuazioni possono verificarsi in funzione delle condizioni | [7 empty] | 0 | #DIV/0! |  | 900
|  | ambientali o in presenza di diverse condizioni di temperatura, pressione, etc. all'interno del forno. | [7 empty] | 0 | #DIV/0! | E
|  | In nessun caso viene sottintesa o fornita alcuna garanzia circa i valori riportati. | [7 empty] | 0 | #DIV/0! | T5 | #DIV/0!
[10 empty] | 0 | #DIV/0! |  | 900
[10 empty] | 0 | #DIV/0! | F
[10 empty] | 0 | #DIV/0! | T6 | #DIV/0!
[10 empty] | 0 | #DIV/0! |  | 900
Note on I11: Inserire la temperatura di esercizio
Note on I12: Inserire la temperatura ambiente
Note on C11: Inserire il nome del materiale per lo strato A
Note on F11: Inserire lo spessore dello strato A
Note on G11: Inserire la conducibilità termica per lo strato A alla temperatura media T,T1
Note on C12: Inserire il nome del materiale per lo strato B
Note on F12: Inserire lo spessore dello strato B
Note on G12: Inserire la conducibilità termica per lo strato B alla temperatura media T1 ,T2
Note on C13: Inserire il nome del materiale per lo strato C
Note on F13: Inserire lo spessore dello strato C
Note on G13: Inserire la conducibilità termica per lo strato C alla temperatura media T2 ,T3
Note on C14: Inserire il nome del materiale per lo strato D
Note on F14: Inserire lo spessore dello strato D
Note on G14: Inserire la conducibilità termica per lo strato D alla temperatura media T3 ,T4
Note on C15: Inserire il nome del materiale per lo strato E
Note on F15: Inserire lo spessore dello strato E
Note on G15: Inserire la conducibilità termica per lo strato E alla temperatura media T4 ,T5
Note on C16: Inserire il nome del materiale per lo strato F
Note on F16: Inserire lo spessore dello strato F
Note on G16: Inserire la conducibilità termica per lo strato F alla temperatura media T5 ,T6
Note on E4: Inserire il nome del cliente
Note on E5: Inserire il tipo di impianto
Note on E6: Inserire la zona di impianto di riferimento: parete, suola, volta...
Note on E7: Descrivere la miscela gassosa: neutra, speciale, ossidante, riducente...
Note on I13: Inserire la velocità del vento esterno

## Indice
VALUTAZIONE DEL PROFILO TERMICO
A REGIME PERMANENTE
| 1 STRATO | MISCELE
| 2 STRATI | DATABASE
3 STRATI
Il presente software è proprietà della Thermal Ceramics Italiana ed è da considerare come coperto da segreto industriale
| 4 STRATI | È strettamente vietato copiare e/o divulgarne il contenuto senza autorizzazione da parte della Thermal Ceramics Italiana
I valori riportati sono il risultato di un calcolo teorico, tenendo presente che l'impianto sia posto all'ombra, in assenza di vento
| 5 STRATI | e con un funzionamento regolare e costante del forno. Eventuali fluttuazioni possono verificarsi in funzione delle condizioni
ambientali o in presenza di diverse condizioni di temperatura, pressione, etc. all'interno del forno.
| 6 STRATI | In nessun caso viene sottintesa o fornita alcuna garanzia circa i valori riportati.

## Database
INDICE
Materials thermal conductivity
|  | Max. Serv. | Thermal conductivity [W/mK] @ average temperature:
| Material: | Temp. | 200 | 300 | 400 | 500 | 600 | 700 | 800 | 900 | 1000 | 1100 | 1200 | 1300 | 1400
1 | Fiber:
| Cerablanket 48 | 1260 | 0.07 | 0.1 | 0.14 | 0.18 | 0.23 | 0.29 | 0.36 | 0.44 | 0.53
| Cerablanket 64 | 1260 | 0.07 | 0.09 | 0.12 | 0.16 | 0.2 | 0.24 | 0.3 | 0.36 | 0.43
| Cerablanket 96 | 1260 | 0.06 | 0.08 | 0.11 | 0.13 | 0.16 | 0.2 | 0.23 | 0.27 | 0.32
| Cerablanket 128 | 1260 | 0.06 | 0.08 | 0.1 | 0.12 | 0.15 | 0.17 | 0.2 | 0.23 | 0.27
| Cerablanket 160 | 1260 | 0.06 | 0.07 | 0.09 | 0.11 | 0.13 | 0.15 | 0.18 | 0.21 | 0.25 |  | 0.32 | 0.36
| Cerablanket 192 | 1260 | 0.05 | 0.07 | 0.09 | 0.11 | 0.13 | 0.15 | 0.17 | 0.2 | 0.22
| Cerachem blanket 96 | 1430 | 0.06 | 0.08 | 0.11 | 0.13 | 0.16 | 0.2 | 0.23 | 0.27 | 0.32
| Cerachem blanket 128 | 1430 | 0.06 | 0.08 | 0.1 | 0.12 | 0.15 | 0.17 | 0.2 | 0.23 | 0.27 | 0.31 | 0.35 | 0.39
| Cerachem blanket 160 | 1430 | 0.06 | 0.07 | 0.09 | 0.11 | 0.13 | 0.15 | 0.18 | 0.21 | 0.25 | 0.28 | 0.31 | 0.34
| Cerachem blanket 192 | 1430 | 0.05 | 0.07 | 0.09 | 0.11 | 0.13 | 0.15 | 0.17 | 0.2 | 0.22 | 0.24 | 0.27 | 0.3
| Superwool PLUS D. 64 | 1200°c | 0.06 | 0.08 | 0.1 | 0.135 | 0.17 | 0.215 | 0.26 | 0.32 | 0.38
| Superwool PLUS D. 96 | 1200°C | 0.05 | 0.065 | 0.09 | 0.11 | 0.14 | 0.17 | 0.21 | 0.25 | 0.29
| Superwool PLUS D.128 | 1200°c | 0.05 | 0.06 | 0.08 | 0.1 | 0.12 | 0.15 | 0.18 | 0.21 | 0.25
| Superwool PLUS D.160 | 1200° | 0.05 | 0.06 | 0.07 | 0.09 | 0.11 | 0.13 | 0.15 | 0.18 | 0.21
| Maftec Blanket 96 | 1600 |  |  | 0.08 | 0.1 | 0.13 | 0.17 | 0.19 | 0.23 | 0.27 | 0.33 | 0.39 | 0.485 | 0.58
| Maftec Blanket 128 | 1600 |  |  | 0.08 | 0.09 | 0.12 | 0.14 | 0.17 | 0.2 | 0.24 | 0.285 | 0.33 | 0.405 | 0.48
| Kawool Board 1260 | 1260°C | 0.07 |  | 0.09 |  | 0.11 |  | 0.15 |  | 0.19 |  | 0.24
| Kawool Board 1400 | 1400°C | 0.06 |  | 0.08 |  | 0.1 |  | 0.13 |  | 0.18 |  | 0.23 |  | 0/0,28
| SW PLUS BOARD 85 | 1000°C |  | 0.07 | 0.08 | 0.095 | 0.11 | 0.125 | 0.14 | 0.16
| BOARD 607 HT | 1300°C | 0.05 | 0.06 | 0.08 | 0.09 | 0.11 | 0.13 | 0.15 | 0.18 | 0.2 | 0.23 | 0.26
| Ceraboard 100 | 1260 | 0.05 | 0.07 | 0.08 | 0.09 | 0.1 | 0.125 | 0.15 | 0.175 | 0.2
| Ceraboard 115 | 1400 |  | 0.07 | 0.08 | 0.095 | 0.11 | 0.13 | 0.15 | 0.175 | 0.2
| Board 607 - 75 | 900 |  | 0.09 | 0.1 | 0.11 | 0.12
| Board 607 HT | 1300 | 0.06 | 0.07 | 0.09 | 0.11 | 0.13 | 0.15 | 0.18 | 0.21 | 0.23 | 0.26 | 0.3
| H Board 607 | 900 |  | 0.12 | 0.13 | 0.14 | 0.15
| Board LTI X-607 | 1100 |  | 0.08 | 0.09 | 0.105 | 0.12 | 0.135 | 0.15
| Board INO X-607 | 1100 |  | 0.09 | 0.11 | 0.12 | 0.13 | 0.14 | 0.15
| SW Plus Aluboard | 800 | 0.07 | 0.08 | 0.09 | 0.1
| Felt 607/64 | 1100 |  | 0.1 | 0.135 | 0.17 | 0.22 | 0.27 | 0.35 | 0.43
| Felt 607/96 | 1100 |  | 0.08 | 0.11 | 0.14 | 0.175 | 0.21 | 0.265 | 0.32
| Felt 607/128 | 1100 |  | 0.08 | 0.1 | 0.12 | 0.15 | 0.18 | 0.225 | 0.27
| Felt 607/160 | 1100 |  | 0.07 | 0.09 | 0.11 | 0.135 | 0.16 | 0.205 | 0.25
| Felt 607/192 | 1100 |  | 0.07 | 0.09 | 0.11 | 0.13 | 0.15 | 0.185 | 0.22
| Felt 607/288 | 1100 |  | 0.07 | 0.085 | 0.1 | 0.115 | 0.13 | 0.155 | 0.18
| Felt 607/384 | 1100 |  | 0.06 | 0.08 | 0.1 | 0.115 | 0.13 | 0.15 | 0.17
| Cerafelt 48 | 1260 | 0.07 | 0.11 | 0.15 | 0.2 | 0.26 | 0.33 | 0.41 | 0.51 | 0.62 | 0.75
| Cerafelt 64 | 1260 | 0.07 | 0.1 | 0.13 | 0.17 | 0.21 | 0.27 | 0.33 | 0.41 | 0.49 | 0.59
| Cerafelt 96 | 1260 | 0.06 | 0.08 | 0.11 | 0.14 | 0.17 | 0.21 | 0.26 | 0.31 | 0.36 | 0.42
| Cerafelt 128 | 1260 | 0.06 | 0.08 | 0.1 | 0.12 | 0.15 | 0.18 | 0.21 | 0.25 | 0.29 | 0.34
| Cerafelt 160 | 1260 | 0.05 | 0.07 | 0.09 | 0.11 | 0.14 | 0.16 | 0.19 | 0.22 | 0.25 | 0.29
| Cerafelt 192 | 1260 | 0.05 | 0.07 | 0.09 | 0.11 | 0.13 | 0.15 | 0.17 | 0.2 | 0.22 | 0.25
| Cerafelt 288 | 1260 | 0.05 | 0.07 | 0.08 | 0.1 | 0.12 | 0.13 | 0.15 | 0.17 | 0.19 | 0.21
| Cerafelt 384 | 1260 | 0.05 | 0.06 | 0.08 | 0.1 | 0.11 | 0.13 | 0.14 | 0.15 | 0.17 | 0.18
| Board 607 HTWB |  | 0.06 | 0.07 | 0.09 | 0.1 | 0.12 | 0.13 | 0.15 | 0.16
| Blok 607/800 plus | 800 | 0.07 | 0.07 | 0.08 | 0.093 | 0.112
| Blok 607/1000 plus | 1000 | 0.08 | 0.09 | 0.1 | 0.112 | 0.127
| Blok 607/1100 plus | 1100 | 0.06 | 0.07 | 0.08 | 0.1 | 0.11 | 0.13 | 0.15 | 0.17 | 0.19
| Ceracarton 85 | 900 |  |  | 0.07 | 0.085 | 0.1 | 0.125 | 0.15
| Kaowool 1260 Paper | 1260 |  | 0.07 | 0.09 | 0.11
| Kaowool 1400 Paper | 1400 |  | 0.07 | 0.09 | 0.11
| PAPER SW PLUS | 1200°C | 0.05 | 0.06 | 0.07 | 0.09 | 0.11 | 0.13 | 0,16 | 0.2 | 0.23 | 0.27 | 0.32
| Pyro-Bloc R - 160 | 1260 | 0.04 | 0.07 | 0.11 | 0.145 | 0.18 | 0.215 | 0.25 | 0.295 | 0.34 | 0.39
| Pyro-Bloc R - 192 | 1260 | 0.03 | 0.06 | 0.1 | 0.13 | 0.16 | 0.195 | 0.23 | 0.27 | 0.31 | 0.35 | 0.38 | 0.42
| Pyro-Bloc R - 240 | 1260 |  |  | 0.09 | 0.115 | 0.14 | 0.17 | 0.2 | 0.24 | 0.28
| Pyro-Bloc Zr - 160 | 1430 |  |  | 0.11 | 0.145 | 0.18 | 0.215 | 0.25 | 0.295 | 0.34
| Pyro-Bloc Zr - 192 | 1430 |  |  | 0.1 | 0.13 | 0.16 | 0.195 | 0.23 | 0.27 | 0.31
| Pyro-Bloc Zr - 240 | 1430 |  |  | 0.09 | 0.115 | 0.14 | 0.17 | 0.2 | 0.24 | 0.28
2 | Rock / Mineral wool:
| Blanket 100 | 650 | 0.065 | 0.092
| Blanket 120 | 650 | 0.064 | 0.087
| Panel 40 | 650 | 0.086 | 0.131
| Panel 50 | 650 | 0.073 | 0.108
| Panel 70 | 650 | 0.066 | 0.095
| Panel 80 | 650 | 0.064 | 0.092 | 0.12 | 0.15 | 0.18
| Panel 100 kg/mc | 650 | 0.052 | 0.076 | 0.107 | 0.13
| Panel 115 | 650 | 0.059 | 0.082
| Panel 145 | 650 | 0.057 | 0.08
| Panel 180 | 650 | 0.06 | 0.079
3 | VERMICULITE
| SF 400 | 1100 | 0.14 |  | 0.16 |  | 0.18
| SF450 | 1100 | 0.15 |  | 0.17 |  | 0.19
| SF600 | 1100 | 0.16 |  | 0.18 |  | 0.2
| SF750 | 1100 | 0.18 |  | 0.2 |  | 0.21
4 | Microporous:
| Microtherm | 1000 | 0.0235 | 0.026 | 0.0292 | 0.0337 | 0.04
| Microporoso WDS 850/1000HT | 850/1000°C | 0.021 | 0.023 | 0.025 | 0.029 | 0.035 | 0.037 | 0.039 | 0.041
| WDS Ultra | 1000°C | 0.022 |  | 0.017 |  | 0.034 |  | 0.044
| WDS Multiflex | 1000°C | 0.025 |  | 0.03 |  | 0.038 |  | 0.049
| WDS Lamdaflex | 1000°C | 0.023 |  | 0.028 |  | 0.034 |  | 0.042
| Multitherm 550 | 500 | 0.032 | 0.036 | 0.042 | 0.045
5 | Isol-Refractory bricks:
| peril 25 | 750 | 50°/0,07 | 0.095 | 0.11 | 0.12 | 0.13 | 750°/,16
| peril 35 | 750 | 50°/0,08 | 0.1 |  |  | 0.14 | 750°/,19
| peril 65 | 900 | 50°/0,19 | 0.22 |  |  | 0.23 | 750°/,26 | 0.27 | 0.32
| Isolmos 450 | 900 | 0.11 | 0.12 | 0.135 | 0.15 | 0.16 | 0.18 | 0.21 |  | 0.2
| JM23 ECO |  |  |  | 0.13 |  | 0.15 |  | 0.18 |  | 0.35 |  | 0.37
| JM26 ECO |  |  |  | 0.27 |  | 0.29 |  | 0.32 |  | 0.2 | 0.21
| JM23 | 1260 |  |  | 0.14 | 0.15 | 0.16 | 0.17 | 0.18 | 0.19 | 0.33 | 0.34 | 0.35
| JM26 | 1430 |  |  | 0.27 | 0.28 | 0.29 | 0.3 | 0.31 | 0.32 | 0.38 | 0.395 | 0.41 | 0.42 | 0.44
| JM28 | 1540 |  |  | 0.32 | 0.33 | 0.34 | 0.35 | 0.36 | 0.37 | 0.45 | 0.46 | 0.47
| JM30 | 1650 |  |  | 0.41 | 0.42 | 0.43 | 0.435 | 0.44 | 0.445 | 0.53 | 0.545 | 0.56 | 0.58 | 0.6
| JM32 | 1760 |  |  | 0.49 | 0.495 | 0.5 | 0.505 | 0.51 | 0.52 | 0.36 | 0.38
| TC26 | 1400 |  |  | 0.27 | 0.285 | 0.3 | 0.315 | 0.33 | 0.345 | 0.39
| TC140 | 1400 |  |  | 0.3 | 0.315 | 0.33 | 0.345 | 0.36 | 0.375
6 | Insulating castables:
| Tri-Mor Blockmix | 870 |  |  |  | 0.13
| Tri-Mor Coolcast | 1000 |  |  |  | 0.22
| Tri-Mor L.I. Insul. Cast. | 1200 |  |  |  | 0.25
| Tri-Mor Insulite | 1350 |  |  |  | 0.35
| Tri-Mor Insulite HLI | 1350 |  |  |  | 0.4
| Firelite BM (Cast) | 870 | 0.09 | 0.105 | 0.12
| Firelite BM (Gun) | 870°C | 0.11 | 0.125 | 0.14
| Firelite 50 I | 900 | 0.1 | 0.12 | 0.13 | 0.14
| Firelite 1700 | 1000 | 0.12 | 0.13 | 0.14 | 0.15 | 0.16
| Firelite 105 L | 1100 | 0.13 | 0.14 | 0.15 | 0.16 | 0.17
| Firelite 105 L-G | 1100 | 0.14 | 0.15 | 0.16 | 0.17 | 0.18
| Firelite 105 | 1100 | 0.13 | 0.14 | 0.15 | 0.16 | 0.17
| Firelite 124 L (Cast) | 1100 | 0.16 | 0.175 | 0.19 | 0.2 | 0.21
| Firelite 124 L (Gun) | 1100 | 0.17 | 0.185 | 0.2 | 0.21 | 0.22
| Firelite 124 | 1100 | 0.17 | 0.185 | 0.2 | 0.21 | 0.22
| Firelite 124-G | 1100 | 0.2 | 0.205 | 0.21 | 0.225 | 0.24 |  |  |  | 0.27
| Firelite 20 (Cast) | 1230 | 0.2 | 0.205 | 0.21 | 0.22 | 0.23 | 0.24 | 0.25 | 0.26
| Firelite 20 (Gun) | 1230 | 0.22 | 0.23 | 0.24 | 0.255 | 0.27 |  |  |  | 0.24
| Firelite 20 XL | 1230 | 0.15 | 0.16 | 0.17 | 0.185 | 0.2 | 0.21 | 0.22 | 0.23
| Firelite 20 XL-G | 1230 | 0.17 | 0.185 | 0.2 | 0.21 | 0.22 | 0.23 | 0.24
| Firelite 20 X | 1230 | 0.15 | 0.16 | 0.17 | 0.185 | 0.2
| Firelite 20 X-G | 1230 | 0.17 | 0.185 | 0.2 | 0.21 | 0.22
| Firelite 14 HS | 1100 | 0.27 | 0.28 | 0.29 | 0.3 | 0.31
| Firelite 14 | 1100 | 0.21 | 0.225 | 0.24 | 0.255 | 0.27
| Firelite 14-G | 1100 | 0.23 | 0.25 | 0.27 | 0.28 | 0.29
| Firelite 1230 (Cast) | 1230 | 0.22 | 0.23 | 0.24 | 0.25 | 0.26 | 0.27 | 0.28
| Firelite 1230 (Gun) | 1230 | 0.23 | 0.245 | 0.26 | 0.27 | 0.28 | 0.29 | 0.3 |  | 0.39
| Firelite LW HS | 1320 | 0.29 | 0.3 | 0.31 | 0.325 | 0.34 | 0.35 | 0.36 | 0.375 | 0.41
| Firelite LW HS-G | 1320 | 0.31 | 0.32 | 0.33 | 0.345 | 0.36 | 0.37 | 0.38 | 0.395 | 0.38
| Firelite LW (Cast) | 1320 | 0.28 | 0.29 | 0.3 | 0.315 | 0.33 | 0.34 | 0.35 | 0.365
| Firekite LW RK | 980°C | 0.13 | 0.14 | 0.15 | 0.16 | 0.17 | 0.18 | 0.19 |  | 0.39
| Firelite LW (Gun) | 1320 | 0.29 | 0.3 | 0.31 | 0.325 | 0.34 | 0.35 | 0.36 | 0.375 | 0.41
| Firelite 2400 | 1320 | 0.31 | 0.32 | 0.33 | 0.345 | 0.36 | 0.37 | 0.38 | 0.395 | 0.44
| Firelite 2500 (Cast) | 1370 | 0.34 | 0.355 | 0.37 | 0.385 | 0.4 | 0.41 | 0.42 | 0.43 | 0.48
| Firelite 2500 (Gun) | 1370 | 0.36 | 0.375 | 0.39 | 0.405 | 0.42 | 0.435 | 0.45 | 0.465 | 0.62 | 0.64 | 0.66
| Firelite 2750 | 1500 | 0.41 | 0.445 | 0.48 | 0.495 | 0.51 | 0.535 | 0.56 | 0.59
| Firelite 2000 LL | 1100 | 0.21 | 0.22 | 0.23 | 0.245 | 0.26
| Firelite 2000 LL-G | 1100 | 0.21 | 0.225 | 0.24 | 0.255 | 0.27
| Firelite 2200 LL (Cast) | 1200 | 0.24 | 0.255 | 0.27 | 0.28 | 0.29 | 0.31 | 0.33
| Firelite 2200 LL (Gun) | 1200 | 0.29 | 0.3 | 0.31 | 0.325 | 0.34 | 0.35 | 0.36
| Firelite 2300 VLI | 1260 | 0.16 | 0.175 | 0.19 | 0.2 | 0.21
| Firelite 2300 VLI-G | 1260 | 0.17 | 0.185 | 0.2 | 0.215 | 0.23 |  |  |  | 0.4
| Firelite 2600 LI | 1430 | 0.28 | 0.295 | 0.31 | 0.325 | 0.34 | 0.35 | 0.36 | 0.38 | 0.42
| Firelite 2600 LI-G | 1430 | 0.29 | 0.305 | 0.32 | 0.335 | 0.35 | 0.36 | 0.37 | 0.395 | 0.42
| Firelite 2700 LI | 1480 | 0.29 | 0.305 | 0.32 | 0.335 | 0.35 | 0.36 | 0.37 | 0.395 | 0.53
| Firelite 2800 LI | 1510 | 0.35 | 0.375 | 0.4 | 0.42 | 0.44 | 0.46 | 0.48 | 0.505 | 0.63 | 0.65 | 0.67
| Firelite 95 | 1750 | 0.42 | 0.455 | 0.49 | 0.505 | 0.52 | 0.545 | 0.57 | 0.6
| LOD 607 (Cast) | 1100 | 0.12 | 0.135 | 0.15 | 0.16 | 0.17 | 0.19 | 0.21
| LOD 607 (Throwel) | 1100 | 0.13 | 0.145 | 0.16 | 0.18 | 0.2 | 0.215 | 0.23
7 | Dense refractory castables:
| Tri-Mor HS Castable | 1250 |  |  |  |  | 0.72
| Tri-Mor Std Castable | 1350 |  |  |  |  | 0.72
| Tri-Mor Emcast LI | 1500 |  |  |  |  | 0.79
| Tri-Mor Emcast | 1500 |  |  |  |  | 0.79
| Tri-Mor Supercast | 1600 |  |  |  |  | 0.79
| Tri-Mor BF Castable | 1500 |  |  |  |  | 0.79
| Tri-Mor HT Castable | 1700 |  |  |  |  | 0.86
| Tri-Mor Midcast | 1500 |  |  |  |  | 1.31
| Tri-Mor Castable 85 | 1600 |  |  |  |  | 0.86
| Tri-Mor 1700 Castable | 1700 |  |  |  |  | 0.86
| Tri-Mor Philcast | 1800 |  |  |  |  | 2.16
| Tri-Mor 1800 Castable | 1800 |  |  |  |  | 2.16
| Tri-Mor 1800 T HS Castable | 1800 |  |  |  |  | 2.16
| Tri-Mor Dense Guncrete | 1300 |  |  |  |  | 0.58
| Tri-Mor Guncrete 140 | 1400 |  |  |  |  | 0.79
| Tri-Mor Guncrete 140 XB | 1400 |  |  |  |  | 0.75
| Tri-Mor Guncrete 130 | 1300 |  |  |  |  | 0.79
| Tri-Mor Guncrete BFS | 1500 |  |  |  |  | 0.79
| Tri-Mor Guncrete 160 | 1600 |  |  |  |  | 0.79
| Tri-Mor Insulbond | 1500 |  |  |  |  | 0.79
| Tri-Mor Guncrete 170 | 1700 |  |  |  |  | 0.79
| Tri-Mor Guncrete 170 F | 1700 |  |  |  |  | 0.79 |  |  |  | 1.86 | 1.875 | 1.89
| Firecrete 97 | 1800 |  |  |  |  | 1.8 | 1.815 | 1.83 | 1.845 | 1.4 | 1.455 | 1.51
| Firecrete 95 | 1800 |  |  |  |  | 1.28 | 1.28 | 1.28 | 1.34 | 1.4 | 1.455 | 1.51
| Firecrete 5X TG | 1800 |  |  |  |  | 1.28 | 1.28 | 1.28 | 1.34 | 1.4 | 1.455 | 1.51
| Firecrete 5X | 1700 |  |  |  |  | 1.28 | 1.28 | 1.28 | 1.34 | 1.28 | 1.43 | 1.58
| Firecrete 4X | 1650 |  |  | 1.02 | 1.045 | 1.07 | 1.105 | 1.14 | 1.21 | 1.22 | 1.36 | 1.5
| Firecrete 3X | 1650 |  |  | 0.97 | 0.995 | 1.02 | 1.055 | 1.09 | 1.155 | 1.22 | 1.36 | 1.5
| Firecrete 3X G | 1650 |  |  | 0.97 | 0.995 | 1.02 | 1.055 | 1.09 | 1.155 | 1.32 | 1.36 | 1.4
| Firecrete 3X V | 1650 |  |  |  |  | 1.11 | 1.17 | 1.23 | 1.275 | 0.92 | 0.965 | 1.01
| Firecrete HT | 1540 |  |  | 0.64 | 0.685 | 0.73 | 0.77 | 0.81 | 0.865 | 0.95 | 1 | 1.05
| Firecrete HT G | 1540 |  |  | 0.66 | 0.705 | 0.75 | 0.795 | 0.84 | 0.895 | 0.81 | 0.87 | 0.93
| Firecrete Standard | 1450 |  |  | 0.59 | 0.615 | 0.64 | 0.675 | 0.71 | 0.76 | 0.79
| Firecrete 2400 | 1320 |  |  | 0.56 | 0.58 | 0.6 | 0.64 | 0.68 | 0.735 | 0.8
| Firecrete 2400 G | 1320 |  |  | 0.58 | 0.6 | 0.62 | 0.655 | 0.69 | 0.745 | 0.82
| Firecrete 2400 HS | 1320 |  |  | 0.6 | 0.62 | 0.64 | 0.675 | 0.71 | 0.765 | 0.66
| Firecrete 40 | 1300 |  |  | 0.5 | 0.51 | 0.52 | 0.545 | 0.57 | 0.615 | 0.74
| Firecrete C2 | 1260 |  |  | 0.49 | 0.495 | 0.5 | 0.53 | 0.56 | 0.65
| Castable AR 90 (G) | 900 | 0.62 | 0.65 | 0.68 | 0.71 | 0.74 | 0.78 | 0.82 |  | 0.97
| Tri-Mor 1350GP |  | 0.65 | 0.68 | 0.71 | 0.75 | 0.79 | 0.83 | 0.87 | 0.92 | 0.7
| RED CAST 1350 |  | 0.5 | 0.7 | 0.9 | 0.9 | 0.9 | 0.8 | 0.8 | 0.8
DIPLASTIT B65-3
8 | Low cement castables:
| Vibrotek 42 | 1400 |  |  |  |  | 1.4
| Vibrotek 50 | 1500 |  |  |  |  | 1.5
| Vibrotek 60 | 1600 |  |  |  |  | 1.7
| Vibrotek 54 HS | 1500°C |  |  |  |  | 1.5
| Vibrotek 55A | 1600°C |  |  |  |  | 1.6
| Tri-Mor LC140 | 1400 |  |  |  |  | 1.53
| Tri-Mor Hicast Super | 1600 |  |  |  |  | 1.53
| Tri-Mor Hicast HTA | 1650 |  |  |  |  | 1.83
| Tri-Mor Hicast HT | 1700 |  |  |  |  | 1.83
| Tri-Mor Hicast Extra | 1750 |  |  |  |  | 2.19
| Tri-Mor Hicast Extra Plus | 1750 |  |  |  |  | 2.5
| Tri-Mor Hicast Extra S | 1700 |  |  |  |  | 2.5
| Tri-Mor Hicast Extra Cr | 1750 |  |  |  |  | 1.51
| Tri-Mor Hicast Extra Z | 1750 |  |  |  |  | 1.51
| Tri-Mor Hicast 80 | 1700 |  |  |  |  | 3.48
| Tri-Mor Hicast 85 SiC | 1450 |  |  |  |  | 7
| Tri-Mor Hicast 90 | 1750 |  |  |  |  | 3.48
| Tri-Mor Alcast Super | 1450 |  |  |  |  | 1.6
| Tri-Mor Alcast Extra | 1450 |  |  |  |  | 2.3
| Tri-Mor Alcast Extra HS | 1450 |  |  |  |  | 2.3
| Tri-Mor Alcast Extra HS F | 1450 |  |  |  |  | 2.3
| Tri-Mor Morflo 160 | 1600 |  |  |  |  | 1.6
| Tri-Mor Morflo 165 | 1650 |  |  |  |  | 2.3
| Tri-Mor Morflo 170 | 1700 |  |  |  |  | 2.3
| Tri-Mor Morflo 180 Sp | 1800 |  |  |  |  | 3.5
| Tri-Mor Morflo 180 | 1800 |  |  |  |  | 3.5
| Tri-Mor Morflo 80 SiC | 1450 |  |  |  |  | 8.8
| Tri-Mor Higun 160 | 1600 |  |  |  |  | 1.55
| Tri-Mor Higun 170 | 1700 |  |  |  |  | 1.85
| Tri-Mor Higun 20 SiC | 1600 |  |  |  |  | 2.25
| Tri-Mor Higun 80 SiC | 1450 |  |  |  |  | 6.5
| Tri-Mor Higun Extra Al | 1450 |  |  |  |  | 2.2
| Tri-Mor Higun MS 2 | [5 empty] | 1.55
| Tri-Mor Higun MS 4 | [5 empty] | 1.75
| Tri-Mor Higun MS 5 | [5 empty] | 2.25
9 | Plastics:
| Tri-Mor Plastic Standard (AB) | 1400 |  |  |  |  | 0.72
| Tri-Mor Plastic Super (AB) | 1600 |  |  |  |  | 0.79
| Tri-Mor Plastic HT | 1700 |  |  |  |  | 0.79
| Tri-Mor Plasram 70 P | 1650 |  |  |  |  | 0.93
| Tri-Mor Plastic Extra (CB) | 1750 |  |  |  |  | 1.44
| Tri-Mor Plasram 85 P | 1700 |  |  |  |  | 1.45
| Tri-Mor Plastic SiC | 1450 |  |  |  |  | 10.1
| Tri-Mor Plastic 90 (CB) | 1800 |  |  |  |  | 1.7
10 | Ramming mixes:
| Ram 1650 U | 1650 |  |  |  |  | 2.1
| Ram 1700 U | 1700 |  |  |  |  | 2.2
| Ram 1750 | 1750 |  |  |  |  | 2.4
| Ram 1800 UCr | 1800 |  |  |  |  | 2.5
11 | Casting & gunning plastics:
| Tri-Mor Plascast Super | 1600 |  |  |  |  | 0.86
| Tri-Mor Plascast HT | 1700 |  |  |  |  | 1.01
| Tri-Mor Plascast Extra | 1750 |  |  |  |  | 1.14
| Tri-Mor Plasgun | 1700 |  |  |  |  | 1.01
12 | refractory bricks | [10 empty] | 1.4
| Normaton BS | [7 empty] | 1.3
| Alu60 | [10 empty] | 1.11 | 1.12 | 1.13
| RG 42-44 | 1750 | [10 empty] | 1.16 | 1.14 | 1.12
| RG 62 | 1750
13 | VARIE
| Promasil 1000 (calsil) | 900 | 0.074 | 0.085 | 0.1 | 0.119 | 0.14 | 0.153 | 0.166 | 0.179
| Thermo-bloc Superwool 607 HT 160 | 1300 |  |  | 0.12 |  | 0.19 |  | 0.27 |  | 0.37
| Thermo-bloc Superwool 607 HT 192 | 1300 | 0.09 |  | 0.11 | 0.14 | 0.17 |  | 0.24 |  | 0.32
| Thermo-bloc Superwool 607 160 | 1100 |  |  | 0.12 |  | 0.19 |  | 0.27 |  | 0.37
| Thermo-bloc Superwool 607 192 | 1100 |  |  | 0.11 | 0.14 | 0.17 | 0.19 | 0.24 | 0.28 | 0.32
| Thermo-bloc RCF 160 | 1200 |  |  | 0.11 |  | 0.18 |  | 0.25 |  | 0.34
| Thermo-bloc RCF 192 | 1200 |  |  | 0.1 |  | 0.16 |  | 0.23 |  | 0.31
| Thermo-bloc RCF 160 | 1400 |  |  | 0.11 |  | 0.18 |  | 0.25 |  | 0.34
| Thermo-bloc RCF 192 | 1400 |  |  | 0.1 |  | 0.16 |  | 0.23 |  | 0.31
| Promalight 1000 | 1000 | 0.021 | 0.023 | 0.025 | 0.029 | 0.035 | 0.039 | 0.048
| Rescocast 17EC | 1510 | [8 empty] | 1.192 | 1.211 | 1.227 | 1.24 | 1.251
| Pannello ROB Kanthal | 1260 |  | 0.075 |  | 0.11 | 0.13 | 0.151 | 0.173

## Miscele gassose
INDICE
Nome miscela:
Nome refrattario:
Densità: |  | 800 | [6 empty] | Porosità: |  | 68%
Gas Conductivities kcal/mh°C | [11 empty] | Correct. on air
T °C | H2 | CO2 | CO | O2 | Air | N2 | CH4 | C2H4 | NH2 | H2O | Mix | W/mK
0 | 0.145 | 0.012 | 0.019 | 0.02 | 0.02 | 0.02 | 0.026 | 0.015 | 0.018 |  | #DIV/0! | #DIV/0!
100 | 0.178 | 0.019 | 0.025 | 0.027 | 0.026 | 0.026 | 0.039 | 0.027 | 0.028 | 0.021 | #DIV/0! | #DIV/0!
200 | 0.21 | 0.027 | 0.031 | 0.033 | 0.031 | 0.031 | 0.054 | 0.04 | 0.04 | 0.028 | #DIV/0! | #DIV/0!
300 | 0.241 | 0.033 | 0.036 | 0.039 | 0.037 | 0.036 | 0.069 | 0.054 | 0.052 | 0.037 | #DIV/0! | #DIV/0!
400 | 0.272 | 0.039 | 0.041 | 0.045 | 0.042 | 0.04 | 0.085 | 0.069 | 0.066 | 0.045 | #DIV/0! | #DIV/0!
500 | 0.301 | 0.045 | 0.046 | 0.05 | 0.047 | 0.045 | 0.101 | 0.086 | 0.08 | 0.056 | #DIV/0! | #DIV/0!
600 | 0.331 | 0.05 | 0.05 | 0.055 | 0.051 | 0.048 | 0.119 | 0.108 |  | 0.064 | #DIV/0! | #DIV/0!
700 | 0.362 | 0.055 | 0.054 | 0.06 | 0.055 | 0.052 | 0.14 |  |  | 0.074 | #DIV/0! | #DIV/0!
800 | 0.389 | 0.06 | 0.058 | 0.065 | 0.06 | 0.055 |  |  |  | 0.082 | #DIV/0! | #DIV/0!
900 | 0.419 | 0.064 | 0.062 | 0.069 | 0.063 | 0.059 |  |  |  | 0.092 | #DIV/0! | #DIV/0!
1000 | 0.446 | 0.069 |  | 0.073 | 0.067 | 0.061 |  |  |  | 0.102 | #DIV/0! | #DIV/0!
1100 | 0.473 | 0.073 |  | 0.078 | 0.071 | 0.064 |  |  |  |  | #DIV/0! | #DIV/0!
Mix %V/V | [10 empty] | 0 | Total

## Interpolazioni
Materiale A | Temp. C° | 166 | W/mK | 0.41 | B | -0.001579567
| Temp. C° | 550 | W/mK | 0.205 | A | 1.460493e-06
| Temp. C° | 600 | W/mK | 0.21 | C | 0.6319628
| Temp. Media | 928
| risultante W/mK | 0.4238778
Materiale B | Temp. C° | 670 | W/mK | 0.167 | B | 0.005123327
| Temp. C° | 380 | W/mK | 0.108 | A | -4.685598e-06
| Temp. C° | 500 | W/mK | 0.228 | C | -1.162264
| Temp. Media | 618
| risultante W/mK | 0.2144097
Materiale C | Temp. C° | 59 | W/mK | 0.059 | B | -7.164012e-05
| Temp. C° | 148 | W/mK | 0.06 | A | 4.003675e-07
| Temp. C° | 258 | W/mK | 0.07 | C | 0.06183309
| Temp. Media | 206
| risultante W/mK | 0.06406522
Materiale D | Temp. C° | 47 | W/mK | 0.045 | B | 0.0004073478
| Temp. C° | 408 | W/mK | 0.17 | A | -1.34258e-07
| Temp. C° | 591 | W/mK | 0.22 | C | 0.02615123
| Temp. Media | 500
| risultante W/mK | 0.1962606
Materiale E | Temp. C° | 200 | W/mK | 0.032 | B | 0.001372651
| Temp. C° | 264 | W/mK | 0.077 | A | -1.442944e-06
| Temp. C° | 442 | W/mK | 0.14 | C | -0.1848124
| Temp. Media | 264
| risultante W/mK | 0.077
Materiale F | Temp. C° | 500 | W/mK | 0.13 | B | -0.00025
| Temp. C° | 600 | W/mK | 0.16 | A | 5e-07
| Temp. C° | 700 | W/mK | 0.2 | C | 0.13
| Temp. Media | 485
| risultante W/mK | 0.1263625
Note on C1: inserire i dati estratti dal database relativi al prodotto A
Note on E1: inserire i dati estratti dal database relativi al prodotto A
Note on C5: copiare il valore di Temp. Media T,T1
Note on C9: inserire i dati estratti dal database relativi al prodotto B
Note on E9: inserire i dati estratti dal database relativi al prodotto B
Note on C13: copiare il valore di Temp. Media T1,T2
Note on C17: inserire i dati estratti dal database relativi al prodotto A
Note on E17: inserire i dati estratti dal database relativi al prodotto A
Note on C21: copiare il valore di Temp. Media T,T1
Note on C25: inserire i dati estratti dal database relativi al prodotto B
Note on E25: inserire i dati estratti dal database relativi al prodotto B
Note on C29: copiare il valore di Temp. Media T1,T2
Note on C33: inserire i dati estratti dal database relativi al prodotto A
Note on E33: inserire i dati estratti dal database relativi al prodotto A
Note on C37: copiare il valore di Temp. Media T,T1
Note on C41: inserire i dati estratti dal database relativi al prodotto B
Note on E41: inserire i dati estratti dal database relativi al prodotto B
Note on C45: copiare il valore di Temp. Media T1,T2